## Foglio1
Tabella in elaborazione |  | ACCIAI DA COSTRUZIONE
DIN numerica | Altre designazioni | Descrizione | Dati di massima | Impieghi
R in N/mmq
1.0332 | FeP11 StW22 A 569 HRCQ | Acciaio per lamiere | R 440 | Componenti ricavati da lamiera
1.0503 | C45-AISI SAE 1045 | Acciaio al Carbonio | R 600 175HB Re>355 | Componenti meccanici (es. alberi, perni, ruote dentate)
1.0718 | 11SMnPb30 - AISI 12L14, 12L13 | Acciaio automatico (Pb) | R 360-570 | Componenti da tornio automatico, viteria, perni,
1.0762 | 44SMn28 - ASTM A 29 | Acciaio automatico (S) temprabile | R 700-1100 tt | Componenti da tornio automatico, alte prestazioni (simile ETG 100 Norelem)
1.1172 | C35EC - | Acciaio al Carbonio da bonifica | R 600-750 | Componenti, piedini staffaggio,
1.1181 | C35E - AISI 1035 | Acciaio da bonifica non legato | R 600-700 | Piastre, staffe, perni
1.1191 | C45E - AISI SAE 1045 | Acciaio da bonifica non legato (a maggior purezza(S-P) | R 600 175HB Re>355 | Componenti meccanici correnti
1.1730 | C45 - AISI 1042 | Acciaio al Carbonio, temprabile | R 600-750 | Parti di attrezzature e stampi - Componenti -
1.2067 | 102Cr6 - AISI L3 | Acciaio da cuscinetti | HRc >63 temprato | Cuscinetti volventi, sfere,
1.2842 | 90MnVCr8 | Acciaio per utensili, calibri, guide | HRc 60-63 dip T rinv | Elementi volventi, calibri, stampi a freddo, guide
1.3505 | 100Cr6 - AISI 52100 | Acciaio da cuscinetti | HRc 60-63 dip T rinv | Cuscinetti volventi, sfere, rulli
1.4301 | X5CrNi18-10/ AISI 304 | Acciaio inossidabile | PREN 20 R 540-750 | Vitteria, componenti inox correnti
1.4305 | X8CrNiS18-9 AISI 303 | Acciaio inossidabile austenitico - alto tenore S (lavorabilità) | PREN 18 R 500-750 HB 230 | Componenti di attrezzature, perni, manopole, imbastitori, scanalati DIN 14
1.4401 | X5CrNiMo17-12-2/ AISI 316 | Acciaio inossidabile di alta gamma | PREN 26 - R 530-680 | Componenti altamente resistenti corrosione in ampia gamma temperature
1.4571 | X6CrNiMoTi17-12-2/ AISI 316Ti | Acciaio inossidabile di alta gamma | PREN 24 R 725-775 225HB | Componenti altamente resistenti corrosione in ampia gamma temperature
1.7225 | 42CrMo4V+QT/ AISI 4150 | Acciaio alta resistenza- trattato temprato rinvenuto | R 1000 300HB | Cuscinetti, forgiati alta resistenza,componenti staffaggio